## Colores Inox 175mm
Color objetivo | Potencia (%) | Velocidad (mm/s) | Frecuencia (kHz) | Ancho de pulso (ns) | Paso de línea (mm) | Pasadas | Desenfoque Z (mm) | Ángulo de hatch | Notas
Negro profundo | 80–95 | 100–300 | 25–60 | 200–350 | 0.02–0.03 | 1–3 | 0.0 a +0.5 | 0° / 90° | Oxidación oscura; enfriar entre pasadas
Blanco (alto contraste) | 20–30 | 1500–2500 | 200–400 | 80–160 | 0.02 | 1–2 | -0.5 a 0.0 | 0° / 90° | Evitar quemar; hatch cerrado
Bronce / Dorado | 30–45 | 600–1200 | 200–300 | 100–200 | 0.01–0.02 | 1–2 | +0.5 a +1.5 | 0° / 90° | Color cálido estable
Azul | 40–55 | 800–1200 | 120–200 | 200–300 | 0.01–0.02 | 1–3 | +1.0 a +2.5 | 0° / 90° | Variar defocus para tonalidad
Violeta / Púrpura | 45–60 | 800–1400 | 200–300 | 180–260 | 0.01–0.02 | 1–3 | +1.0 a +3.0 | 0° / 90° | Más uniforme con dos pasadas
Verde | 55–70 | 600–1000 | 60–120 | 200–300 | 0.01–0.02 | 2–4 | +2.0 a +4.0 | 0° / 90° | Sensible al enfoque y hatch
Cian | 35–50 | 800–1200 | 100–180 | 160–240 | 0.01–0.02 | 1–3 | +1.0 a +2.0 | 0° / 90° | Ajustar velocidad fina
Rojo / Cobre | 45–65 | 600–900 | 150–220 | 160–240 | 0.01–0.02 | 1–2 | +1.0 a +2.0 | 0° / 90° | Tonalidad cálida, estable

## Materiales y rangos
Material | Compatible | Potencia (%) | Velocidad (mm/s) | Frecuencia (kHz) | Ancho de pulso (ns) | Paso de línea (mm) | Pasadas | Desenfoque Z (mm) | Notas
Acero inoxidable (marcado/colores) | Sí | 30–95 | 100–2500 | 25–400 | 80–350 | 0.01–0.03 | 1–4 | -0.5 a +4.0 | Colores ver hoja 'Colores Inox'
Acero al carbono | Sí | 30–90 | 200–2000 | 20–150 | 120–300 | 0.02–0.04 | 1–3 | 0.0 a +1.0 | Negro/templado; cuidado con rebaba
Aluminio (sin anodizar) | Parcial | 40–90 | 300–2000 | 20–120 | 120–300 | 0.02–0.04 | 1–3 | 0.0 a +1.0 | Difícil: bajo contraste; preferible anodizado
Aluminio anodizado | Sí | 10–40 | 800–2500 | 30–120 | 80–200 | 0.02–0.04 | 1–2 | 0.0 a +0.5 | Excelente contraste (remo. de tinte)
Latón | Sí | 30–80 | 300–1500 | 30–120 | 120–300 | 0.02–0.04 | 1–3 | 0.0 a +1.0 | Controlar calor; enfriar entre pasadas
Cobre | Parcial | 40–90 | 200–1200 | 30–120 | 160–320 | 0.02–0.04 | 1–4 | 0.0 a +1.0 | Alta reflectividad; usar máscara si es posible
Titanio (colores y negro) | Sí | 25–80 | 200–2000 | 30–300 | 120–300 | 0.01–0.03 | 1–4 | 0.0 a +3.0 | Colores variados por óxidos
Oro/Plata (aleaciones) | Parcial | 20–60 | 400–2000 | 30–120 | 120–240 | 0.02–0.04 | 1–3 | 0.0 a +1.0 | Marcas superficiales sutiles
Hierro fundido | Sí | 40–90 | 200–1200 | 20–80 | 160–320 | 0.02–0.04 | 1–3 | 0.0 a +1.0 | Superficie porosa; buen negro
Acero pintado | Sí | 10–40 | 800–2000 | 30–120 | 80–200 | 0.02–0.04 | 1–2 | 0.0 a +0.5 | Remoción de pintura/recubrimiento
Plásticos (ABS, PC, PA6, PBT) | Parcial | 15–50 | 500–2000 | 20–80 | 120–240 | 0.02–0.05 | 1–3 | 0.0 a +0.5 | Marcado por carbonización/color change
PLA/PMMA (acrílico) | No/Parcial | — | — | — | — | — | — | — | PMMA transparente no absorbe 1064nm; preferible CO₂
Madera (grabado superficial) | Parcial | 10–30 | 500–1500 | 20–50 | 200–350 | 0.05–0.10 | 1–5 | 0.0 a +1.0 | Quemado controlado; CO₂ es superior
Cuero | Parcial | 10–35 | 800–2000 | 20–60 | 160–300 | 0.03–0.08 | 1–3 | 0.0 a +0.5 | Oscurece/ahuma; ventilar bien
Cartón/Cartulina | Parcial | 5–20 | 800–2500 | 20–50 | 160–300 | 0.05–0.10 | 1–2 | 0.0 a +0.5 | Riesgo de llama; CO₂ preferible
Cerámicas esmaltadas | Parcial | 20–60 | 200–1000 | 20–80 | 160–300 | 0.02–0.04 | 1–3 | 0.0 a +0.5 | Marcas sobre esmalte/recubrimiento
Vidrio | No | — | — | — | — | — | — | — | 1064nm no adecuado; usar CO₂ o UV
PVC | No recomendado | — | — | — | — | — | — | — | No procesar: gases tóxicos/corrosivos

## Frecuencia Madera+Otros
Material / Grupo | Objetivo | Frecuencia (kHz) | Ancho de pulso (ns) | Comentarios
Maderas blandas (pino, kiri) | Oscurecer sin llama | 20–35 | 250–350 | Potencia 10–20%; velocidad 800–1500 mm/s; varias pasadas
Maderas duras (roble, guayubira) | Grabado controlado | 20–40 | 250–350 | Potencia 15–30%; velocidad 600–1200 mm/s; hatch 0.08–0.10
MDF/Cartón | Marcado rápido | 25–50 | 200–300 | Potencia 10–25%; velocidad 1000–2000 mm/s; ventilación
Cuero | Oscurecido limpio | 20–40 | 200–300 | Potencia 10–30%; velocidad 1000–2000 mm/s
ABS/PC/PA | Cambio de color | 30–60 | 120–240 | Potencia 20–40%; velocidad 800–1500 mm/s; probar en scrap
Acero inoxidable (negro) | Óxido negro estable | 25–60 | 200–350 | Ver hoja Colores; hatch 0.02–0.03
Acero inoxidable (colores) | Óxidos finos multicolor | 100–300 | 160–260 | Defocus positivo clave (+0.5 a +3.0 mm)
Aluminio anodizado | Quitar tinte | 30–120 | 80–160 | Alta velocidad, baja potencia

## Compatibilidad
Material | ¿Se puede grabar con JPT MOPA 30W (1064nm)?
Acero inoxidable | Sí
Acero al carbono | Sí
Aluminio anodizado | Sí
Aluminio sin anodizar | Parcial
Latón | Sí
Cobre | Parcial
Titanio | Sí
Oro/Plata (aleaciones) | Parcial
Hierro fundido | Sí
Acero pintado/recubierto | Sí
ABS / PC / PA6 / PBT | Parcial
Madera / MDF / Cartón | Parcial
Cuero | Parcial
Cerámicas esmaltadas | Parcial
PMMA/Acrílico transparente | No
Vidrio | No
PVC | No recomendado