## Parametros F25
Material | Tipo de Marcado | Potencia (%) | Velocidad (mm/s) | Frecuencia (kHz) | Hatch (mm) | Pasadas | Desenfoque (mm) | Observaciones
Acero inoxidable | Negro profundo | 70 | 800 | 30 | 0.03 | 1 | 0 | Marcado oscuro de alta definición
Acero inoxidable | Coloración | 45 | 1200 | 20 | 0.04 | 1 | 0.5 | Tonos azulados/dorados
Acero inoxidable | Grabado profundo | 90 | 300 | 50 | 0.02 | 8 | -1 | Mayor profundidad
Aluminio anodizado | Marcado blanco | 35 | 1800 | 25 | 0.05 | 1 | 0 | Excelente contraste
Aluminio natural | Grabado mate | 60 | 900 | 35 | 0.04 | 2 | 0.3 | Acabado suave
Latón | Marcado brillante | 55 | 1000 | 30 | 0.03 | 1 | 0 | Alta definición
Latón | Grabado profundo | 85 | 400 | 45 | 0.03 | 5 | -0.8 | Mayor relieve
Cobre | Marcado oscuro | 75 | 600 | 40 | 0.03 | 2 | 0.2 | Requiere buena ventilación
Titanio | Coloración | 40 | 1500 | 18 | 0.05 | 1 | 0.8 | Genera colores vivos
Titanio | Grabado profundo | 85 | 350 | 45 | 0.03 | 6 | -1.2 | Alta precisión
Oro | Marcado fino | 30 | 2000 | 20 | 0.05 | 1 | 0.5 | Ideal joyería
Plata | Grabado suave | 28 | 1900 | 18 | 0.05 | 1 | 0.4 | Evitar exceso de calor
Hierro | Grabado profundo | 95 | 250 | 55 | 0.02 | 10 | -1.5 | Máxima profundidad
Acero carbono | Recocido negro | 65 | 850 | 28 | 0.03 | 1 | 0.1 | Acabado oscuro uniforme
Metal pintado | Remoción pintura | 40 | 2200 | 25 | 0.06 | 1 | 1 | Sin dañar base

## Guia Desenfoques
Desenfoque | Efecto
-1.5 mm | Grabado más profundo y agresivo
-0.5 mm | Mayor penetración y relieve
0 mm | Foco exacto, máxima precisión
+0.5 mm | Marcado más suave y ancho
+1.0 mm | Efecto mate o satinado
+1.5 mm | Menor penetración, efecto difuminado