## Parametros A-175 MOPA
Material | Tipo de Trabajo | Potencia (%) | Velocidad (mm/s) | Frecuencia (kHz) | Pulse Width (ns) | Hatch (mm) | Pasadas | Desenfoque (mm) | Observaciones
Acero inoxidable | Negro intenso | 65 | 900 | 250 | 200 | 0.03 | 1 | 0 | Excelente negro MOPA
Acero inoxidable | Color azul | 45 | 1200 | 350 | 8 | 0.04 | 1 | 0.5 | Coloración estable
Acero inoxidable | Color dorado | 40 | 1400 | 300 | 10 | 0.04 | 1 | 0.6 | Tono cálido uniforme
Acero inoxidable | Grabado profundo | 90 | 350 | 40 | 200 | 0.025 | 8 | -1 | Alta profundidad
Titanio | Coloración premium | 35 | 1600 | 400 | 6 | 0.05 | 1 | 0.8 | Colores vivos
Titanio | Grabado técnico | 75 | 600 | 80 | 150 | 0.03 | 3 | -0.5 | Alta precisión
Aluminio anodizado | Negro profundo | 30 | 1800 | 200 | 4 | 0.05 | 1 | 0.2 | Marcado limpio
Aluminio anodizado | Blanco brillante | 38 | 1600 | 120 | 12 | 0.04 | 1 | 0.5 | Alto contraste
Latón | Grabado joyería | 55 | 900 | 60 | 120 | 0.03 | 2 | 0 | Muy buena definición
Latón | Profundo | 85 | 400 | 40 | 180 | 0.025 | 5 | -0.8 | Relieve marcado
Cobre | Marcado oscuro | 70 | 700 | 120 | 80 | 0.03 | 2 | 0.3 | Difícil disipación térmica
Plata | Grabado fino | 28 | 2000 | 180 | 10 | 0.05 | 1 | 0.4 | Ideal joyería
Oro | Marcado suave | 25 | 2200 | 150 | 8 | 0.05 | 1 | 0.5 | Evita deformaciones
Hierro | Profundo industrial | 95 | 250 | 35 | 250 | 0.02 | 10 | -1.5 | Máxima profundidad
Acero carbono | Recocido negro | 60 | 1000 | 180 | 100 | 0.03 | 1 | 0.1 | Negro homogéneo
Metal pintado | Decapado pintura | 35 | 2400 | 60 | 20 | 0.06 | 1 | 1 | Sin afectar base

## Guia MOPA
Parámetro | Descripción
Pulse Width bajo (2-20ns) | Ideal para colores y marcados finos
Pulse Width alto (100-250ns) | Mayor calentamiento y profundidad
Frecuencia alta | Mejores colores y acabados suaves
Frecuencia baja | Mayor agresividad y profundidad
Desenfoque negativo | Mayor penetración y relieve
Desenfoque positivo | Efectos satinados y mates
Lente 175mm | Excelente equilibrio entre detalle y área de trabajo

## Presets Rapidos
Uso | Configuración recomendada
Negro acero inoxidable | 65% / 900 mm/s / 250kHz / 200ns
Color titanio | 35% / 1600 mm/s / 400kHz / 6ns
Grabado profundo | 90% / 350 mm/s / 40kHz / 200ns
Joyería fina | 25-35% / 1800-2200 mm/s / 150-200kHz / 8-10ns
Decapado pintura | 35% / 2400 mm/s / 60kHz / 20ns