## Parametros UV 3W-5W
Material | Aplicación | Potencia (%) | Velocidad (mm/s) | Frecuencia (kHz) | Hatch (mm) | Pasadas | Desenfoque (mm) | Observaciones
Plástico ABS | Marcado blanco | 35 | 1200 | 40 | 0.04 | 1 | 0 | Excelente contraste
PVC | Marcado negro | 28 | 1500 | 35 | 0.05 | 1 | 0.2 | Evitar exceso de potencia
Acrílico | Grabado translúcido | 40 | 900 | 30 | 0.04 | 2 | 0.5 | Acabado uniforme
Vidrio | Marcado superficial | 55 | 600 | 25 | 0.03 | 2 | 0.8 | Evita microfracturas
Cerámica | Marcado fino | 50 | 700 | 30 | 0.03 | 2 | 0.4 | Alta definición
Silicona | Marcado oscuro | 30 | 1800 | 40 | 0.05 | 1 | 0.5 | Ideal para teclados
Madera clara | Grabado suave | 20 | 2000 | 20 | 0.06 | 1 | 1 | Evita quemaduras
Cuero | Marcado fino | 18 | 2200 | 18 | 0.06 | 1 | 1.2 | Excelente detalle
Acero inoxidable | Marcado UV negro | 65 | 700 | 50 | 0.03 | 1 | 0 | Muy fino y preciso
Aluminio anodizado | Marcado blanco | 30 | 1800 | 35 | 0.05 | 1 | 0.3 | Muy limpio
PCB electrónica | Micrograbado | 22 | 2500 | 60 | 0.02 | 1 | 0 | Alta precisión
PET | Marcado transparente | 25 | 2000 | 35 | 0.05 | 1 | 0.7 | Sin deformación
Policarbonato | Marcado interno | 32 | 1400 | 40 | 0.04 | 1 | 0.5 | Muy utilizado industrial
Goma | Marcado técnico | 28 | 1700 | 35 | 0.05 | 1 | 0.8 | Buen contraste
Cristal | Grabado superficial | 60 | 500 | 20 | 0.03 | 3 | 1 | Resultado elegante

## Guia UV
Configuración | Efecto
Desenfoque +1 mm | Marcado más suave y uniforme
Desenfoque 0 mm | Máxima precisión y definición
Frecuencia alta | Menor agresividad y acabado fino
Frecuencia baja | Mayor penetración
Velocidad alta | Menor calentamiento
Velocidad baja | Mayor intensidad de marcado
UV 3W | Ideal micrograbado y precisión
UV 5W | Mayor velocidad y producción

## Presets Rapidos
Uso | Preset recomendado
Marcado plástico ABS | 35% / 1200 mm/s / 40kHz
Vidrio y cristal | 55-60% / 500-700 mm/s / 20-25kHz
PCB electrónica | 22% / 2500 mm/s / 60kHz
Marcado cuero | 18% / 2200 mm/s / 18kHz
Acero inoxidable UV | 65% / 700 mm/s / 50kHz